## Sheet1
稳定支持计划项目年度报告
学院名称：材料学院 |  |  |  | 学院盖章：
项目名称 |  | 稀土钽酸盐(RETaO4)热障涂层材料的抗CMAS腐蚀机理研究 |  | 项目负责人 | 田志林
项目类别 |  | 面上项目 |  | 下达金额（万元） | 40
一、项目进展情况（综述项目执行期内学术指标、技术指标与经济指标的完成情况,500字以内）：
本项目预期研究目标为： （1）揭示RETaO4陶瓷与CMAS熔盐在高温下的反应机理，阐明稀土元素对RETaO4陶瓷抗CMAS腐蚀的影响机制； （2）澄清CMAS熔盐高温下对RETaO4陶瓷的润湿行为及影响因素； （3）制备出的RETaO4陶瓷满足1300oC下CMAS熔盐腐蚀50小时，退化层厚度小于100μm； （4）制备出的RETaO4陶瓷满足1000度热导率小于2Wm-1K-1。 针对上述研究目标已开展了多种单相RETaO4（RE=Sm, Eu, Gd, Dy, Y, Ho, Er）陶瓷的制备,明确了RETaO4陶瓷合成的反应路径，优化了块体RETaO4陶瓷的制备工艺，成功合成了致密块体纯相RETaO4陶瓷，为揭示其成分-结构-抗CMAS熔盐腐蚀性能的关系奠定了基础。搭建了高温可视化腐蚀装置，可以实现CMAS熔盐对样品润湿行为的观察，原位测量CMAS熔盐的接触角。此外，在1300oC下开展了CMAS熔盐腐蚀RETaO4（RE=Sm, Eu, Gd, Dy, Y, Ho, Er）陶瓷研究，解析了腐蚀产物的成分，表征了CMAS熔盐渗透样品的深度，揭示了RETaO4（RE=Sm, Eu, Gd, Dy, Y, Ho, Er）陶瓷与CMAS相互作用的机理，构建了稀土元素对RETaO4陶瓷抗CMAS熔盐腐蚀的影响规律，发现含有重稀土元素的RETaO4（RE=Er,Ho）陶瓷抗腐蚀性能优异，在1300oC腐蚀50小时后退化深度小于50μm。YTaO4的热导率较其他RETaO4更低，在1000oC热导率小于2Wm-1K-1。目前以通讯作者发表SCI论文一篇，在投论文1篇，申请发明专利1项，有望在2022年底完成全部研究内容。
二、研发过程中遇到的问题及解决方案 （介绍项目研发过程中遇到的问题和相关解决方案，以及开展进一步工作，需要解决的问题。500字内 ）
遇到的问题和解决方案： 高温环境下热障涂层材料的腐蚀行为研究通常根据腐蚀后产物的成分和形貌分析进行推断，因而容易忽视腐蚀过程的中间环节，不利于反应机理的揭示。申请人创新性地采用原位监测手段来观察高温下CMAS熔盐在样品表面的熔化、润湿、铺展、渗透行为。通过CMAS的接触角和黏度的变化，阐明RETaO4（RE=Sm, Eu, Gd, Dy, Y, Ho, Er）陶瓷与高温CMAS熔盐交互作用的机制，从而促进对高温CMAS熔盐腐蚀稀土硅酸盐陶瓷热力学机理的解析和动力学模型的建立。 下一步工作需要解决的问题： 目前已初步阐明了RETaO4陶瓷与CMAS熔盐在高温下的反应机理，揭示了稀土元素对RETaO4陶瓷抗CMAS腐蚀的影响机制，但对CMAS熔盐对RETaO4陶瓷腐蚀的过程还缺乏了解，下一步将采用可视化腐蚀装置对腐蚀过程进行原位监测，构建CMAS熔盐腐蚀RETaO4陶瓷的热力学模型，揭示CMAS熔盐在样品表面的熔化、润湿、铺展、渗透行为及其影响因素。
三、项目已取得成果情况
项目所处阶段 |  | 应用基础研究
项目已取得成果的表现形式 |  | 论文
项目执行期内新增的就业人数 |  | 无
项目培养的人才数（博士/硕士/工程师/技术工人） |  | 硕士生2名
项目执行期内产生的累计净利润/累计产品销售（技术服务）收入（万元） |  | 无
项目执行期内产生的累计纳税额/项目执行期内带动的资金投入（万元） |  | 无
项目执行期内产生的专利申请数（发明专利/实用新型/外观设计/其他专利数（含PCT等）） |  | 申请发明专利1项
项目执行期内产生的专利授权数（发明专利/实用新型/外观设计/其他专利数（含PCT等）） |  | 无
项目执行期内发表的论文（论文总数/SCI检索数量/EI检索数量） |  | 发表SCI论文1篇
项目执行期内发表的专著数（国内/国外） |  | 无
四、项目已取得的学术成果
序号 | 论文篇名或专著名 | 作者 | 刊名或出版社 | 出版年份 | 卷号(期号) | 开始页码 | 结束页码 | 是否为SCI/EI | 是否为NATURE/SCIENCE/CELL主刊
1 | Directionally solidified Al2O3/(Y0.2Er0.2Yb0.2Ho0.2Lu0.2)3Al5O12 eutectic high-entropy oxide ceramics with well-oriented structure, high hardness, and low thermal conductivity | Yujie Zhong, Wangshuai Xiang, Liangting He, Jiaze Li, Juan Hao, Zhilin Tian*, Xu Wang* | Journal of the European Ceramic Society | 2021 | 41(14) | 7119 | 7129 | 是 | 否
五、项目申请专利情况
序号 | 专利题名 | 专利申请者(所有者) | 专利国别 | 专利号 | 公告（公开）日期 | 获取和访问路径
1 | 一种陶瓷材料抗高温熔盐腐蚀性能的评价方法 | 李斌、田志林、明柯宇、郑丽雅、陈峙霖 | 中国 | 2022103160295
六、重要成果报告
基础研究类：原始创新突破，代表作；技术攻关类：关键核心技术突破，达到国内外先进水平；产业化类：产品上市、首次取得销售收入、引入社会资本投资、企业上市等企业发展里程碑；人才类：引进或培养国家级高层次人才情况等。（不超过500字） :
七、项目资金使用情况（单位：万元）
经费支出类别 |  | 市财政资助申请额 | 申请单位自筹经费 | 市财政资金使用情况 | 自筹资金使用情况
1合计（直接费用+间接费用） |  | 40 |  | 17.692785
2一、直接费用（03+04+05+06） |  | 32 |  | 9.692785
3设备费 |  | 12 |  | 0.9528
(1)购置设备费 |  | 12 |  | 0.9528
(2)试制设备费 |  | 0 |  | 0
(3)设备改造与租赁费 |  | 0 |  | 0
4科研材料及事务费（含材料费、测试化验加工费、燃料动力费、出版/文献/信息传播/知识产权事务费等） |  | 7 |  | 6.839985
5人力资源费（含人员费、劳务费、专家咨询费等） |  | 9 |  | 1.9
6其他费用（含差旅费、会议费、国际合作与交流费、其他费用等） |  | 4 |  | 0
7二、间接费用（08+09+10） |  | 8 |  | 8
8单位水电气暖等消耗 |  | 4 |  | 4
八、意见和建议：请提出对项目研究开展有益的意见和建议。（3000字内）
1.项目研究要打好提前量，本学期受疫情影响，项目研究开展遇到一定困难，未来将加快研究计划。 2.希望深圳校区可以早日提供过渡性测试平台，目前项目研究所需要的表征和分析需要到校外测试机构开展，受疫情影响测试人员往往无法到现场进行测试，影响项目研究的效率。